## OD-IND-047
TITULO: |  | RECIPIENTES PORTATILES DE TIPO 3, 5, 10, 15 Y 45 Kg. |  |  |  | Versión: | 7
CÓDIGO : |  | OD–IND-047 |  |  |  | Fecha: | 2020-08-01
N˚ | Productos, Procesos o Servicios a Certificar | Documento Normativo (Dispositivo Legal, Norma Técnica) | Esquema de Certificación 1b ISO 17067
1 | Recipientes portátiles 3, 5, 10, 15 y 45 kg. | NTP350.011-1 2004 (Revisada 2019) Recipientes Portátiles de 3kg, 5kg, 10kg, 15kg y 45kg de capacidad para gases licuados de petróleo. Requisitos generales de fabricación | Revision de carpeta ( Solicitud deServicio, Cotización, orden de compra, Asiganción de ST)
|  |  | Evaluación | Selección | • Plano de Fabricación • Certificado de Calidad de Materiales • Especificación de Procedimiento de Soldadura (WPS) • Registro de Calificación de Procedimiento de Soldadura (PQR) • Calificación de Habilidad deSoldadores (WPQ)
Plan de Certificación OD-IND-019 (Elaborado por OCP)
|  |  |  | Determinacion | Actividades |  | Ejecutor
[5 empty] | Ensayo Mecánicos (Tracción y Doblez) |  | Laboratorio de Materiales. PUCP.
[5 empty] | Medición De Espesores De Casco y Cabezales (uno por lote) |  | OCP
Tratamiento Térmico (100%)
Inspección Visual al (100%)
Control De Tara: al (5 unidades Por Lote)
Dimensiones y Tolerancias (uno por lote)
Capacidad de los Recipientes(uno por lote)
Prueba de Elasticidad (uno por lote)
Prueba de Hermeticidad (100%)
Prueba de Presión Hidrostática al (100%)
Prueba De Rotura (uno por lote)
[5 empty] | Ensayos De Radiografía (RT) uno por lote |  | OI
|  |  | Revisión | Se verificaran la conveniencia, adecuación y eficacia de la selección y determinación así como la verificación de los resultados de dichas actividades con respecto al cumplimiento de los requisitos especificados en el Documento Normativo ; el coordinador de certificaciones emitirá un Informe, indicando la recomendación para la decisión de la Certificación.
|  |  | Decisión | El jefe de certificaciones en base a los resultados del informe, decide si el producto ES CONFORME, con los requisitos especificados por lo que se otorga un Certificado de Conformidad, si el producto NO ES CONFORME se emitirá un Informe de Evaluación
|  |  | Atestación | . Se emita un certificado de conformidad . Se indica que el certificado es válido solo para los propósitos solicitados no pudiéndose extender a otras unidades diferentes a lo solicitado. . La certificación está condicionada a la emisión de un certificado de conformidad por cada producto nuevo fabricado.